## TDSheet
ПРАВИЛА ЭКСПЛУАТАЦИИ мебельных фасадов из МДФ, облицованных плёнками ПВХ
1. ОБЩИЕ ПОЛОЖЕНИЯ:
Мебельные фасады устанавливаются на корпусную мебель для эксплуатации в закрытых помещениях, не подверженных перепадам температур и относительной влажности воздуха до 80%. Рекомендована температура окружающего изделия воздуха от +10°С до + 35°С.
2. НЕ ДОПУСКАЕТСЯ:
2.1 Подвергать мебельные фасады тепловому воздействию выше +70°С (открытая духовка, горящие комфорки, разогретая плита, осветительные приборы и обогреватели, горячий пар и т.д.), т.к. это может привести к деформации и отслоению пленки.
2.2 При монтаже осветительных приборов, оставлять расстояние между фасадом и светильником менее 15см. Более близкое расположение осветительных приборов может привести к чрезмерному нагреву фасада и, как следствие, деформации пленки, а так же к изменению цвета облицовочного покрытия.
2.3 Охлаждение фасадов ниже минус 15ºС. При охлаждении ниже указанной температуры, возможно растрескивание и отслаивание плёнки.
2.4 Длительное воздействие влаги. Это может привести к выгибанию (короблению) фасадов или разбуханию плиты МДФ.
2.5 Длительное воздействие прямых солнечных лучей. Это может привести к изменению цвета облицовочного покрытия.
2.6 Подвергать механическому воздействию (контакт с острыми предметами, трение, соударения).
2.7 Снимать защитную пленку с фасадов, покрытых глянцевой, металлизированной и декоративной пленкой до сборки мебели. Но и оставлять защитную плёнку на фасадах, после сборки мебели, нельзя. Это создаёт парниковый эффект, что приводит к отслоению облицовочной плёнки.
2.8 Применять для ухода за фасадами для очистки поверхностей абразивные порошки и растворители. Используйте влажную мягкую ткань и неагрессивные моющие средства;
2.9 Производить работы с фасадами на негладких и неровных поверхностях, влекущих повреждение пленочного покрытия.
При работе с фасадами и их перемещении необходимо проявлять особую осторожность, чтобы не поцарапать лицевую поверхность. Детали нужно поднимать или класть без скользящего движения
— лицевой стороны о лицевую сторону,
— лицевой стороны с другим предметом,
— другого предмета о лицевую сторону.
3. ПРАВИЛА ХРАНЕНИЯ:
3.1 Изделия хранятся на стеллажах.
3.2 Изделия хранятся сложенными стопкой в горизонтальном положении, попарно, лицевой стороной друг к другу.
3.3.Последнее изделие в стопке должен лежать лицевой стороной вниз.
4. ПРАВИЛА УСТАНОВКИ И ТРАНСПОРТИРОВКИ:
4.1 Продукцию транспортируют всеми видами транспорта в крытых транспортных средствах и контейнерах, исключающих попадания влаги, длительных воздействий перепада температур.
Необходимо обеспечить сохранность заводской упаковки при транспортировке фасадов. Не допускается хранение фасадов в складских помещениях с температурой воздуха ниже -15 ° С.
4.2 Транспортирование осуществляется в соответствии с правилами перевозки грузов, действующими на каждом виде транспорта. Перемещать фасады необходимо только по ровной поверхности, без отступающих, острых предметов, во избежание механических повреждений.
При транспортировке необходимо полностью исключить самопроизвольное перемещение фасадов.
Перед транспортировкой упакованные фасады должны быть надежно закреплены приспособлениями, обеспечивающими сохранность продукции и не вызывающими их повреждения.
4.3 За повреждение груза, возникшее при доставке через транспортную компанию, фирма-изготовитель ответственности не несет.
4.4 При сборке мебели, облицованной металлизированными плёнками ПВХ, необходимо обратить внимание на особенность светопреломления спецэффекта: взяв два одинаковых по контрастности фасада, при повороте одного из них на 180 град вероятно отличие оттенка.
5. ГАРАНТИИ ФИРМЫ-ИЗГОТОВИТЕЛЯ:
Изготовитель гарантирует соответствие своих изделий выше изложенным характеристикам при соблюдении условий их транспортирования, хранения, сборки и эксплуатации.
5.1 Изготовитель гарантирует применение высококачественных материалов и строгое соблюдение технологического процесса производства.
5.2 Гарантийный срок эксплуатации – 36 месяцев с момента получения Заказчиком фасадов (деталей) из МДФ, облицованных плёнкой ПВХ. Исключение составляет гарантия стабильности цвета плёночного покрытия, она распространяется не более чем на 6 месяцев, из-за негативного воздействия на плёнку ПВХ прямых солнечных лучей.
5.3 В гарантийное обслуживание входит устранение недостатков на фасадах (деталях), возникших по вине Изготовителя, или замена фасадов (деталей) с выявленным производственным браком.
5.4 Замена (переделка) Заказчику несоответствующих фасадов производится с обязательным предоставлением Изготовителю фасадов (деталей) с недостатками.
5.5 С целью идентификации, прослеживания и управления несоответствующей продукцией:
5.5.1 Забракованные изделия возвращаются в надлежащей упаковке.
5.5.2 На упаковку наклеивается копия письменной претензии (АКТ, Служебное письмо и т.д.)
В случае нарушения этих требований, стоимость брака взимается с Заказчика.
6. ГАРАНТИЯ НЕ РАСПРОСТРАНЯЕТСЯ:
6.1. При повреждении изделия в результате, производимых Заказчиком или третьим лицом: погрузочно-разгрузочных работ, транспортировки, хранения, монтажа (фасады с механическими повреждениями и повреждениями из-за намокания).
6.2. При вставке стекла Заказчиком или третьим лицом, на размеры и вставку стекла, а также на качество сборки рамки под стекло.
6.3. В случаях реставрации фасадов силами Заказчика или не уполномоченным на это лицом.
6.4. В случаях нарушения правил эксплуатации.
6.5. В случаях повреждений, причиненных Заказчиком или третьим лицом.
6.6. При использовании не по назначению, например при эксплуатации в уличных условиях, распиле и т.д.
6.7. В случаях порчи изделия под воздействием обстоятельств непреодолимой силы (стихийные бедствия, пожары и т.д.)
В связи с введением в ассортимент фасадной продукции суперматовых декоров пленок сообщаем, что на них распространяются особые условия по уходу:
- Рекомендуется поверхности деталей мебели протирать мягкой тканью (фланель, сукно, войлок и т.п.) без усилий.
- Во избежание истирания поверхностного бархатистого слоя рекомендуется очистить поверхность фасадов, как можно скорее после того, как она испачкалась. Если Вы оставите загрязнение на некоторое время, то заметно повышается опасность образования разводов, пятен и повреждений мебельных изделий или их частей, что не является гарантийным случаем.
- Не рекомендуется с большим усилием протирать загрязненные поверхности с застарелыми каплями жира, брызг и т. п., так как иначе на поверхности образуются пятна, отличающиеся по степени матовости от основной поверхности.
Фасады, покрытые пленкой ПВХ категории "Супермат" имеют бархатистый поверхностный слой, который может вытираться и проявлять блеск, при не правильной эксплуатации, загрязнении и постоянном трении, что не является гарантийным случаем.
7. НОРМЫ КАЧЕСТВА ВЫПУСКАЕМОЙ ПРОДУКЦИИ
Качество фасадов МДФ, облицованных пленкой ПВХ, определяется требованиями нормативно-правовых документов: ГОСТ 16371-2014 Мебель. Общие технические условия, ГОСТ 20400-2013 Продукция мебельного производства. Термины и определения, ГОСТ 33095-2014 Покрытия защитно-декоративные на мебели из древесины и древесных материалов. Классификация и обозначения, ГОСТ 6449.1-82 – ГОСТ 6449.5-82 Изделия из древесины и древесных материалов.
Качество исполнения покрытия проверяют визуально. Перед испытанием контролируемая поверхность должна быть освобождена от пыли, жировых пятен и других загрязнений. Осмотр поверхности покрытия в зависимости от ее размеров и вида дефектов проводят с расстояния от 500 до 1000 мм под углом 90°. Освещенность контролируемой поверхности должна быть не менее 1000 лк. Нормативные показатели внешнего вида покрытий устанавливает изготовитель в стандартах предприятия.
Возможно отклонение по геометрии фасадов:
1.выгибание (прямоугольность) относительно длины +/- 3,0мм;
2.квадратичность (прямолинейность) ± 1 мм.
ДОПУСКАЮТСЯ |  |  | (для фасадов МДФ, облицованных пленкой ПВХ) заметные при оценке внешнего вида изделия в нормальных условиях факторы:
| 1 | не более 4-х вкраплении под пленкой ПВХ, (пылевых, клеевых и т.п вкл), единичных локальных структур-ных неровностей на 1 м² изделия;
| 2 | незначительное просматривание текстуры МДФ под пленкой;
| 3 | несовпадение рисунка пленки ПВХ на отдельных фасадах одного изделия;
| 4 | вмятины размером до 2 мм, не более 1 шт. на изделие до 0,25 м² ;
| 5 | отклонение направления текстуры (перекос рисунка) до 5 мм;
| 6 | складки ("защёлкнутые углы", "наплывы пленки") на на прямых углах изделия толщиной от 32мм и на фасадах МДФ с фрезеровкой "Интегрированная ручка" (на выходах фрезы);
| 7 | допускается небольшая шагрень, соответствующая образцу. Которая проявляется в большей или меньшей степени в зависимости от характеристик пленок ПВХ (цвета, толщины, цвета прайма и т.п.), способа нанесения клея на поверхность МДФ, глубины фрезерования МДФ;
| 8 | на поверхности фасадах из МДФ с глянцевой пленкой либо металлик могут про-являться микро-полосы, похожие на разводы, микро-царапины или на дефект по-трескавшейся лакированной поверхности, тёмные или светлые полосы, пятна, по-хожие на более светлые или более тёмные области, меняющие яркость, возникающие или исчезающие под определённым углом зрения. Они дефектами не являются, а классифицируются как неизбежные индивидуальные особенности плёнок. Допус-каются единичные, локальные неровности плиты, проявление структуры плиты, мелкие морщины;
| 9 | фасады из МДФ с фрезеровкой "Интегрированная ручка" могут иметь большую степень шагрени на тонкой части фасада, так как на интегрированной ручке осу-ществляется полная проклейка фасада.
НЕ ДОПУСКАЮТСЯ |  |  |  | (для фасадов МДФ, облицованных пленкой ПВХ) факторы:
| 1 | следы грубой шлифовки (следы от шлифовального круга и т.д.);
| 2 | следы грубой фрезеровки по краю (неровности и т.д.);
| 3 | сколы по краю фрезеровки фасада и обката;
| 4 | царапины или риски (трещины на лицевой, торцевой и обратной поверхности);
| 5 | «складки» (наложение, складки плёнки) на торцевой поверхности изделий;
| 6 | «наплывы» (перепонки) на радиусах скругления углов внутри витрин;
| 7 | «зарезы» пленки, сползшая с торца пленка в виде оголённого торца МДФ на торцевой поверхности (из-за некачественной обрезки);
| 8 | загрязнения на лицевой, торцевой и обратной поверхности;
| 9 | локальное изменение цвета, «побеление» цвета плёнки по торцам, краям фасада и углам изделия;
| 10 | царапины на лицевой и торцевой поверхности;
| 11 | разнооттеночность деталей в заказе покупателя;
| 12 | ребристая поверхность фрезеровки по краю.
Цвет:
| 1 | Отклонения оттенков цвета плёнки (металлики) возможны из-за особенностей технологии её производства.
| 2 | Производитель гарантирует исключение разнооттеночности деталей в Заказе, но отклонение оттенка цвета Заказа от образцов в раскладках, от фото/изображений - возможно.
| 3 | В связи с тем, что компании - поставщики материалов, таких как пленки ПВХ, не гарантируют 100% соответствия по тону с предыдущей партией материала, возможны незначительные отличия тона изделия в случаях дополнительных заказов к уже существующим изделиям.
| 4 | Изготовитель гарантирует одинаковый оттенок декора пленки ПВХ на всех фасадах (деталях) из МДФ из одной партии от одного Заказа , оформленного одним Бланком заказа . На фасадах (деталях) из МДФ от другой партии (от другого Заказа, оформленного другим Бланком заказа) оттенок декора пленки ПВХ может отличаться. Разница оттенков декоров пленки ПВХ на фасадах (деталях) из МДФ от разных партий (разных Заказов, оформленных разными Бланками Заказа) не является недостатком фасада и переделке не подлежит.